## Folha 1
NAF120 | m² | Isolamento térmico entre os montantes da parede exterior de estrutura leve.
Isolamento térmico entre os montantes da parede exterior de estrutura leve de madeira, com painel compacto de lã mineral Arena de alta densidade, Arena Apta "ISOVER", segundo EN 13162, de 90 mm de espessura, não revestido, resistência térmica 2,6 m²°C/W, condutibilidade térmica 0,034 W/(m°C).
Unitário |  | Ud | Descrição |  | Rend. |  | Preço unitário | Importância
mt16lvi030adqq |  | m² | Painel compacto de lã mineral Arena de alta densidade, Arena Apta "ISOVER", segundo EN 13162, de 90 mm de espessura, não revestido, resistência térmica 2,6 m²°C/W, condutibilidade térmica 0,034 W/(m°C), Euroclasse A1 de reacção ao fogo segundo NP EN 13501-1, capacidade de absorção de água a curto prazo <=1 kg/m² e factor de resistência à difusão do vapor de água 1. |  | 1.05 |  | 6.3 | 6.62
mo054 |  | h | Oficial de 1ª montador de isolamentos. |  | 0.12 |  | 23.31 | 2.8
mo101 |  | h | Ajudante de montador de isolamentos. |  | 0.12 |  | 22.13 | 2.66
|  | % | Custos directos complementares |  | 2 |  | 12.08 | 0.24
Custo de manutenção decenal: 0,99€ nos primeiros 10 anos. | [6 empty] | Total: | 12.32
Referência e título da norma |  |  |  | Aplicabilidade(a) |  | Obrigatoriedade(b) |  |  | Sistema(c)
EN 13162:2012+A1:2015 |  |  |  | 1072020 |  | 1072020 |  |  | 1/3/4
Produtos de isolamento térmico para aplicação em edifícios — Produtos manufaturados de lã mineral (MW) — Especificação
(a) Data de entrada em aplicação da norma harmonizada
(b) Data final do período de coexistência
(c) Sistema de avaliação e verificação da regularidade do desempenho