## Folha 1
NIA020 | m² |  | Impermeabilização de fosso de ascensor com argamassa.
Impermeabilização de fosso de ascensor constituído por muro de superfície lisa de betão, elementos pré-fabricados de betão ou rebocos de argamassa rica em cimento, com argamassa cimentícia impermeabilizante flexível bicomponente, de cor cinzento, aplicado com trincha em duas ou mais camada, sobre o suporte humedecido, até conseguir uma espessura mínima total de 2 mm. O preço não inclui a impermeabilização de esquinas e encontros.
Unitário |  | Ud |  | Descrição |  | Rend. |  | Preço unitário | Importância
mt09bmr220a |  | kg |  | Argamassa cimentícia impermeabilizante flexível bicomponente, de cor cinzento, com resistência aos sulfatos, ao gelo e à intempérie e apta para estar em contacto com agua potável, segundo NP EN 1504-2, Euroclasse F de reacção ao fogo, segundo NP EN 13501-1, para aplicar em interiores e exteriores. |  | 3 |  | 0.81 | 2.43
mo032 |  | h |  | Oficial de 1ª aplicador de produtos impermeabilizantes. |  | 0.1 |  | 22.68 | 2.27
mo070 |  | h |  | Ajudante de aplicador de produtos impermeabilizantes. |  | 0.1 |  | 22.13 | 2.21
|  | % |  | Custos directos complementares |  | 2 |  | 6.91 | 0.14
Custo de manutenção decenal: 0,28€ nos primeiros 10 anos. | [7 empty] | Total: | 7.05
Referência e título da norma |  |  |  |  | Aplicabilidade(a) |  | Obrigatoriedade(b) |  |  | Sistema(c)
EN 1504-2:2004 |  |  |  |  | 192005 |  | 112009 |  |  | 1/2+/3/4
Produtos e sistemas para a protecção e reparação de estruturas de betão — Definições, requisitos, controlo da qualidade e avaliação da conformidade — Parte 2: Sistemas de protecção superficial do betão
(a) Data de entrada em aplicação da norma harmonizada
(b) Data final do período de coexistência
(c) Sistema de avaliação e verificação da regularidade do desempenho