## Folha 1
NAP020 | m² |  | Isolamento térmico intermédio em parede de placas.
Isolamento térmico intermédio em parede de placas, com painel semi-rígido de lã mineral, Geowall 37 "ISOVER", segundo EN 13162, não revestido, de 40 mm de espessura, resistência térmica 1,081 m²°C/W, condutibilidade térmica 0,037 W/(m°C), colocado entre os montantes da estrutura portante.
Unitário |  | Ud |  | Descrição |  | Rend. |  | Preço unitário | Importância
mt16lri010bo |  | m² |  | Painel semi-rígido de lã mineral, Geowall 37 "ISOVER", segundo EN 13162, não revestido, de 40 mm de espessura, resistência térmica 1,081 m²°C/W, condutibilidade térmica 0,037 W/(m°C), coeficiente de absorção sonora médio 0,7 para uma frequência de 500 Hz e Euroclasse A1 de reacção ao fogo segundo NP EN 13501-1. |  | 1 |  | 3.3 | 3.3
mo054 |  | h |  | Oficial de 1ª montador de isolamentos. |  | 0.055 |  | 23.31 | 1.28
mo101 |  | h |  | Ajudante de montador de isolamentos. |  | 0.055 |  | 22.13 | 1.22
|  | % |  | Custos directos complementares |  | 2 |  | 5.8 | 0.12
Custo de manutenção decenal: 0,09€ nos primeiros 10 anos. | [7 empty] | Total: | 5.92
Referência e título da norma |  |  |  |  | Aplicabilidade(a) |  | Obrigatoriedade(b) |  |  | Sistema(c)
EN 13162:2012+A1:2015 |  |  |  |  | 1072020 |  | 1072020 |  |  | 1/3/4
Produtos de isolamento térmico para aplicação em edifícios — Produtos manufaturados de lã mineral (MW) — Especificação
(a) Data de entrada em aplicação da norma harmonizada
(b) Data final do período de coexistência
(c) Sistema de avaliação e verificação da regularidade do desempenho